## 初期データ
| サンプルID | DP_001 | DP_002 | DP_003 | DP_004 | DP_005 | DP_006 | DP_007 | DP_008 | DP_009 | DP_010 | DP_011 | DP_012 | DP_013 | DP_014 | DP_015 | DP_016 | DP_017 | DP_018 | DP_019 | DP_020 | DP_021 | DP_022 | DP_023 | DP_024 | DP_025 | DP_026 | DP_027 | DP_028 | DP_029 | DP_030 | DP_031 | DP_032 | DP_033
| サンプル作成日 | 2024-01-19 |  |  |  |  | 2024-01-30 | [5 empty] | 2024-02-07 |  |  | 2024-02-15 |  |  |  | 2024-02-28 |  |  |  | 2024-03-15 |  |  |  | 2024-04-10
| 担当者 | 高岡 |  |  |  |  | 福原 | [8 empty] | 高岡 |  |  |  | 福原 |  |  |  | 福原 |  |  |  | 高岡
| 備考 | [5 empty] | ref | [12 empty] | ref | [7 empty] | ref
処方 | 材料１ | 46.9 | 47.4 | 47.7 | 47.9 | 48.4 | 47.4 | 47.4 | 47.4 | 45.4 | 43.4 | 41.4 | 47.4 | 45.4 | 41.4 | 43.4 | 43.4 | 43.4 | 43.4 | 43.4 | 43.4 | 40.4 | 43.4 | 43.4 | 40.4 | 38.4 | 48.4 | 43.4 | 40.9 | 38.4 | 43.4 | 40.9 | 38.4 | 38.4
| 材料２ | 40 | 40 | 40 | 40 | 40 | 40 | 40 | 40 | 40 | 40 | 40 | 40 | 40 | 40 | 40 | 40 | 40 | 40 | 40 | 0 | 40 | 40 | 0 | 0 | 0 | 0 | 0 | 0 | 0 | 0 | 0 | 0 | 0
| 材料３ | 0 | 0 | 0 | 0 | 0 | 0 | 0 | 0 | 0 | 0 | 0 | 0 | 0 | 0 | 0 | 0 | 0 | 0 | 0 | 40 | 0 | 0 | 40 | 40 | 45 | 35 | 40 | 40 | 40 | 40 | 40 | 40 | 40
| 材料４ | 2 | 2 | 2 | 2 | 2 | 2 | 2 | 2 | 2 | 2 | 2 | 2 | 2 | 2 | 2 | 2 | 2 | 2 | 2 | 2 | 5 | 0 | 0 | 0 | 0 | 0 | 0 | 0 | 0 | 0 | 0 | 0 | 0
| 材料５ | 0 | 0 | 0 | 0 | 0 | 0 | 0 | 0 | 0 | 0 | 0 | 0 | 0 | 0 | 0 | 0 | 0 | 0 | 0 | 0 | 0 | 2 | 2 | 5 | 2 | 2 | 2 | 2 | 2 | 2 | 2 | 2 | 2
| 材料６ | 2 | 1.5 | 1.2 | 1 | 0.5 | 1.5 | 0 | 0 | 1.5 | 1.5 | 1.5 | 1.5 | 1.5 | 1.5 | 1.5 | 1.5 | 1.5 | 1.5 | 1.5 | 1.5 | 1.5 | 1.5 | 1.5 | 1.5 | 1.5 | 1.5 | 1.5 | 1.5 | 1.5 | 1.5 | 1.5 | 1.5 | 1.5
| 材料７ | 0 | 0 | 0 | 0 | 0 | 0 | 1.5 | 0 | 0 | 0 | 0 | 0 | 0 | 0 | 0 | 0 | 0 | 0 | 0 | 0 | 0 | 0 | 0 | 0 | 0 | 0 | 0 | 0 | 0 | 0 | 0 | 0 | 0
| 材料８ | 0 | 0 | 0 | 0 | 0 | 0 | 0 | 1.5 | 0 | 0 | 0 | 0 | 0 | 0 | 0 | 0 | 0 | 0 | 0 | 0 | 0 | 0 | 0 | 0 | 0 | 0 | 0 | 0 | 0 | 0 | 0 | 0 | 0
| 材料９ | 5 | 5 | 5 | 5 | 5 | 5 | 5 | 5 | 5 | 5 | 5 | 5 | 5 | 5 | 5 | 5 | 5 | 5 | 5 | 5 | 5 | 5 | 5 | 5 | 5 | 5 | 5 | 7.5 | 10 | 0 | 0 | 0 | 5
| 材料１０ | 0 | 0 | 0 | 0 | 0 | 0 | 0 | 0 | 0 | 0 | 0 | 0 | 0 | 0 | 0 | 0 | 0 | 0 | 0 | 0 | 0 | 0 | 0 | 0 | 0 | 0 | 0 | 0 | 0 | 5 | 7.5 | 10 | 5
| 材料１１ | 4 | 4 | 4 | 4 | 4 | 4 | 4 | 4 | 6 | 8 | 10 | 0 | 0 | 0 | 8 | 8 | 8 | 8 | 8 | 8 | 8 | 8 | 8 | 8 | 8 | 8 | 8 | 8 | 8 | 8 | 8 | 8 | 8
| 材料１２ | 0 | 0 | 0 | 0 | 0 | 0 | 0 | 0 | 0 | 0 | 0 | 4 | 6 | 10 | 0 | 0 | 0 | 0 | 0 | 0 | 0 | 0 | 0 | 0 | 0 | 0 | 0 | 0 | 0 | 0 | 0 | 0 | 0
| 材料１３ | 0.1 | 0.1 | 0.1 | 0.1 | 0.1 | 0.1 | 0.1 | 0.1 | 0.1 | 0.1 | 0.1 | 0.1 | 0.1 | 0.1 | 0.1 | 0.1 | 0.1 | 0.1 | 0.1 | 0.1 | 0.1 | 0.1 | 0.1 | 0.1 | 0.1 | 0.1 | 0.1 | 0.1 | 0.1 | 0.1 | 0.1 | 0.1 | 0.1
物性 | 粘度 | 9 | 9 | 9 | 9 | 9 | 9.1 | 9.1 | 9.1 | 10.3 | 11.5 | 12.7 | 9.1 | 10.4 | 12.8 | 11.5 | 11.5 | 11.5 | 11.5 | 11.5 | 7.5 | 11.7 | 11.4 | 7.4 | 7.4 | 7.4 | 7.4 | 7.4 | 8.7 | 9.9 | 7.7 | 9 | 10.4 | 10.2
| 表面張力 | 35 | 38 | 40 | 41 | 44 | 38 | 37 | 39 | 36 | 34 | 32 | 38 | 36 | 32 | 34 | 34 | 34 | 34 | 34 | 36 | 31 | 34 | 36 | 33 | 31 | 41 | 36 | 34 | 32 | 36 | 34 | 32 | 32
| 保存後粘度 | 評価なし | [25 empty] | 9.82 | 29.9 (塊状物発生) | 45.6 (ゲル化) | 10.07 | 67.7 (ゲル化) | 112.8 (ゲル化) | 12.6
印刷条件 | 塗布量 | 2 | 2 | 2 | 2 | 2 | 2 | 2 | 2 | 2 | 2 | 2 | 2 | 2 | 2 | 2 | 2 | 2 | 2 | 2 | 2 | 2 | 2 | 2 | 2 | 2 | 2 | 2 | 2 | 2 | 2 | 2 | 2 | 2
| 乾燥方式 | 自然乾燥 | [13 empty] | ドライヤー
| 乾燥温度 | 室温 | [13 empty] | 100 | 100 | 80 | 120 | 100 | 100 | 100 | 100 | 100 | 100 | 100 | 100 | 100 | 100 | 100 | 100 | 100 | 100 | 100
| 乾燥時間 | 不明：一晩程度 | [13 empty] | 0.01 | 0.03 | 0.01 | 0.01 | 0.03 | 0.03 | 0.05 | 0.03 | 0.03 | 0.03 | 0.03 | 0.03 | 0.03 | 0.03 | 0.03 | 0.03 | 0.03 | 0.03 | 0.03
評価条件 | 擦過回数 | 10 | → | → | → | → | → | → | → | → | → | → | → | → | → | → | → | → | → | → | → | → | → | → | → | → | → | → | → | → | → | → | → | 10
| 擦過圧力 | 5 | → | → | → | → | → | → | → | → | → | → | → | → | → | → | → | → | → | → | → | → | → | → | → | → | → | → | → | → | → | → | → | 5
評価結果 | 耐擦過性(n10 | 2.4 | 2.4 | 2.4 | 2.4 | 2.4 | 2.7 | 2.7 | 2.7 | 3.1 | 3.6 | 4 | 2 | 2.1 | 2.3 | 2.6 | 5 | 2.3 | 2.9 | 5 | 5 | 5 | 5 | 5 | 5 | 5 | 5 | 5 | 5 | 5 | 5 | 5 | 5 | 5
| 画像濃度 | 1.06 | 1.07 | 1.07 | 1.08 | 1.09 | 1.07 | 1.05 | 1.02 | 1.07 | 1.07 | 1.07 | 1.07 | 1.07 | 1.07 | 1.07 | 1.07 | 1.07 | 1.07 | 1.07 | 1.07 | 1.04 | 1.09 | 1.09 | 1.09 | 1.09 | 1.09 | 1.09 | 1.34 | 1.55 | 1.17 | 1.43 | 1.66 | 1.61

## 整形Step1
| サンプルID | DP_001 | DP_002 | DP_003 | DP_004 | DP_005 | DP_006 | DP_007 | DP_008 | DP_009 | DP_010 | DP_011 | DP_012 | DP_013 | DP_014 | DP_015 | DP_016 | DP_017 | DP_018 | DP_019 | DP_020 | DP_021 | DP_022 | DP_023 | DP_024 | DP_025 | DP_026 | DP_027 | DP_028 | DP_029 | DP_030 | DP_031 | DP_032 | DP_033
| サンプル作成日 | 2024-01-19 | 2024-01-19 | 2024-01-19 | 2024-01-19 | 2024-01-19 | 2024-01-30 | 2024-01-30 | 2024-01-30 | 2024-01-30 | 2024-01-30 | 2024-01-30 | 2024-02-07 | 2024-02-07 | 2024-02-07 | 2024-02-15 | 2024-02-15 | 2024-02-15 | 2024-02-15 | 2024-02-28 | 2024-02-28 | 2024-02-28 | 2024-02-28 | 2024-03-15 | 2024-03-15 | 2024-03-15 | 2024-03-15 | 2024-04-10 | 2024-04-10 | 2024-04-10 | 2024-04-10 | 2024-04-10 | 2024-04-10 | 2024-04-10
| 担当者 | 高岡 | 高岡 | 高岡 | 高岡 | 高岡 | 福原 | 福原 | 福原 | 福原 | 福原 | 福原 | 福原 | 福原 | 福原 | 高岡 | 高岡 | 高岡 | 高岡 | 福原 | 福原 | 福原 | 福原 | 福原 | 福原 | 福原 | 福原 | 高岡 | 高岡 | 高岡 | 高岡 | 高岡 | 高岡 | 高岡
| 備考 | [5 empty] | ref | [12 empty] | ref | [7 empty] | ref
処方 | 材料１ | 46.9 | 47.4 | 47.7 | 47.9 | 48.4 | 47.4 | 47.4 | 47.4 | 45.4 | 43.4 | 41.4 | 47.4 | 45.4 | 41.4 | 43.4 | 43.4 | 43.4 | 43.4 | 43.4 | 43.4 | 40.4 | 43.4 | 43.4 | 40.4 | 38.4 | 48.4 | 43.4 | 40.9 | 38.4 | 43.4 | 40.9 | 38.4 | 38.4
| 材料２ | 40 | 40 | 40 | 40 | 40 | 40 | 40 | 40 | 40 | 40 | 40 | 40 | 40 | 40 | 40 | 40 | 40 | 40 | 40 | 0 | 40 | 40 | 0 | 0 | 0 | 0 | 0 | 0 | 0 | 0 | 0 | 0 | 0
| 材料３ | 0 | 0 | 0 | 0 | 0 | 0 | 0 | 0 | 0 | 0 | 0 | 0 | 0 | 0 | 0 | 0 | 0 | 0 | 0 | 40 | 0 | 0 | 40 | 40 | 45 | 35 | 40 | 40 | 40 | 40 | 40 | 40 | 40
| 材料４ | 2 | 2 | 2 | 2 | 2 | 2 | 2 | 2 | 2 | 2 | 2 | 2 | 2 | 2 | 2 | 2 | 2 | 2 | 2 | 2 | 5 | 0 | 0 | 0 | 0 | 0 | 0 | 0 | 0 | 0 | 0 | 0 | 0
| 材料５ | 0 | 0 | 0 | 0 | 0 | 0 | 0 | 0 | 0 | 0 | 0 | 0 | 0 | 0 | 0 | 0 | 0 | 0 | 0 | 0 | 0 | 2 | 2 | 5 | 2 | 2 | 2 | 2 | 2 | 2 | 2 | 2 | 2
| 材料６ | 2 | 1.5 | 1.2 | 1 | 0.5 | 1.5 | 0 | 0 | 1.5 | 1.5 | 1.5 | 1.5 | 1.5 | 1.5 | 1.5 | 1.5 | 1.5 | 1.5 | 1.5 | 1.5 | 1.5 | 1.5 | 1.5 | 1.5 | 1.5 | 1.5 | 1.5 | 1.5 | 1.5 | 1.5 | 1.5 | 1.5 | 1.5
| 材料７ | 0 | 0 | 0 | 0 | 0 | 0 | 1.5 | 0 | 0 | 0 | 0 | 0 | 0 | 0 | 0 | 0 | 0 | 0 | 0 | 0 | 0 | 0 | 0 | 0 | 0 | 0 | 0 | 0 | 0 | 0 | 0 | 0 | 0
| 材料８ | 0 | 0 | 0 | 0 | 0 | 0 | 0 | 1.5 | 0 | 0 | 0 | 0 | 0 | 0 | 0 | 0 | 0 | 0 | 0 | 0 | 0 | 0 | 0 | 0 | 0 | 0 | 0 | 0 | 0 | 0 | 0 | 0 | 0
| 材料９ | 5 | 5 | 5 | 5 | 5 | 5 | 5 | 5 | 5 | 5 | 5 | 5 | 5 | 5 | 5 | 5 | 5 | 5 | 5 | 5 | 5 | 5 | 5 | 5 | 5 | 5 | 5 | 7.5 | 10 | 0 | 0 | 0 | 5
| 材料１０ | 0 | 0 | 0 | 0 | 0 | 0 | 0 | 0 | 0 | 0 | 0 | 0 | 0 | 0 | 0 | 0 | 0 | 0 | 0 | 0 | 0 | 0 | 0 | 0 | 0 | 0 | 0 | 0 | 0 | 5 | 7.5 | 10 | 5
| 材料１１ | 4 | 4 | 4 | 4 | 4 | 4 | 4 | 4 | 6 | 8 | 10 | 0 | 0 | 0 | 8 | 8 | 8 | 8 | 8 | 8 | 8 | 8 | 8 | 8 | 8 | 8 | 8 | 8 | 8 | 8 | 8 | 8 | 8
| 材料１２ | 0 | 0 | 0 | 0 | 0 | 0 | 0 | 0 | 0 | 0 | 0 | 4 | 6 | 10 | 0 | 0 | 0 | 0 | 0 | 0 | 0 | 0 | 0 | 0 | 0 | 0 | 0 | 0 | 0 | 0 | 0 | 0 | 0
| 材料１３ | 0.1 | 0.1 | 0.1 | 0.1 | 0.1 | 0.1 | 0.1 | 0.1 | 0.1 | 0.1 | 0.1 | 0.1 | 0.1 | 0.1 | 0.1 | 0.1 | 0.1 | 0.1 | 0.1 | 0.1 | 0.1 | 0.1 | 0.1 | 0.1 | 0.1 | 0.1 | 0.1 | 0.1 | 0.1 | 0.1 | 0.1 | 0.1 | 0.1
物性 | 粘度 | 9 | 9 | 9 | 9 | 9 | 9.1 | 9.1 | 9.1 | 10.3 | 11.5 | 12.7 | 9.1 | 10.4 | 12.8 | 11.5 | 11.5 | 11.5 | 11.5 | 11.5 | 7.5 | 11.7 | 11.4 | 7.4 | 7.4 | 7.4 | 7.4 | 7.4 | 8.7 | 9.9 | 7.7 | 9 | 10.4 | 10.2
| 表面張力 | 35 | 38 | 40 | 41 | 44 | 38 | 37 | 39 | 36 | 34 | 32 | 38 | 36 | 32 | 34 | 34 | 34 | 34 | 34 | 36 | 31 | 34 | 36 | 33 | 31 | 41 | 36 | 34 | 32 | 36 | 34 | 32 | 32
| 保存後粘度 | 評価なし | 評価なし | 評価なし | 評価なし | 評価なし | 評価なし | 評価なし | 評価なし | 評価なし | 評価なし | 評価なし | 評価なし | 評価なし | 評価なし | 評価なし | 評価なし | 評価なし | 評価なし | 評価なし | 評価なし | 評価なし | 評価なし | 評価なし | 評価なし | 評価なし | 評価なし | 9.82 | 29.9 (塊状物発生) | 45.6 (ゲル化) | 10.07 | 67.7 (ゲル化) | 112.8 (ゲル化) | 12.6
印刷条件 | 塗布量 | 2 | 2 | 2 | 2 | 2 | 2 | 2 | 2 | 2 | 2 | 2 | 2 | 2 | 2 | 2 | 2 | 2 | 2 | 2 | 2 | 2 | 2 | 2 | 2 | 2 | 2 | 2 | 2 | 2 | 2 | 2 | 2 | 2
| 乾燥方式 | 自然乾燥 | 自然乾燥 | 自然乾燥 | 自然乾燥 | 自然乾燥 | 自然乾燥 | 自然乾燥 | 自然乾燥 | 自然乾燥 | 自然乾燥 | 自然乾燥 | 自然乾燥 | 自然乾燥 | 自然乾燥 | ドライヤー | ドライヤー | ドライヤー | ドライヤー | ドライヤー | ドライヤー | ドライヤー | ドライヤー | ドライヤー | ドライヤー | ドライヤー | ドライヤー | ドライヤー | ドライヤー | ドライヤー | ドライヤー | ドライヤー | ドライヤー | ドライヤー
| 乾燥温度 | 室温 | 室温 | 室温 | 室温 | 室温 | 室温 | 室温 | 室温 | 室温 | 室温 | 室温 | 室温 | 室温 | 室温 | 100 | 100 | 80 | 120 | 100 | 100 | 100 | 100 | 100 | 100 | 100 | 100 | 100 | 100 | 100 | 100 | 100 | 100 | 100
| 乾燥時間 | 不明：一晩程度 | 不明：一晩程度 | 不明：一晩程度 | 不明：一晩程度 | 不明：一晩程度 | 不明：一晩程度 | 不明：一晩程度 | 不明：一晩程度 | 不明：一晩程度 | 不明：一晩程度 | 不明：一晩程度 | 不明：一晩程度 | 不明：一晩程度 | 不明：一晩程度 | 0.01 | 0.03 | 0.01 | 0.01 | 0.03 | 0.03 | 0.05 | 0.03 | 0.03 | 0.03 | 0.03 | 0.03 | 0.03 | 0.03 | 0.03 | 0.03 | 0.03 | 0.03 | 0.03
評価条件 | 擦過回数 | 10 | → | → | → | → | → | → | → | → | → | → | → | → | → | → | → | → | → | → | → | → | → | → | → | → | → | → | → | → | → | → | → | 10
| 擦過圧力 | 5 | → | → | → | → | → | → | → | → | → | → | → | → | → | → | → | → | → | → | → | → | → | → | → | → | → | → | → | → | → | → | → | 5
評価結果 | 耐擦過性(n10 | 2.4 | 2.4 | 2.4 | 2.4 | 2.4 | 2.7 | 2.7 | 2.7 | 3.1 | 3.6 | 4 | 2 | 2.1 | 2.3 | 2.6 | 5 | 2.3 | 2.9 | 5 | 5 | 5 | 5 | 5 | 5 | 5 | 5 | 5 | 5 | 5 | 5 | 5 | 5 | 5
| 画像濃度 | 1.06 | 1.07 | 1.07 | 1.08 | 1.09 | 1.07 | 1.05 | 1.02 | 1.07 | 1.07 | 1.07 | 1.07 | 1.07 | 1.07 | 1.07 | 1.07 | 1.07 | 1.07 | 1.07 | 1.07 | 1.04 | 1.09 | 1.09 | 1.09 | 1.09 | 1.09 | 1.09 | 1.34 | 1.55 | 1.17 | 1.43 | 1.66 | 1.61

## 整形Step2
|  |  |  | 処方 | [12 empty] | 物性 |  |  | 印刷条件 |  |  |  | 評価条件 |  | 評価結果
サンプルID | サンプル作成日 | 担当者 | 備考 | 材料１ | 材料２ | 材料３ | 材料４ | 材料５ | 材料６ | 材料７ | 材料８ | 材料９ | 材料１０ | 材料１１ | 材料１２ | 材料１３ | 粘度 | 表面張力 | 保存後粘度 | 塗布量 | 乾燥方式 | 乾燥温度 | 乾燥時間 | 擦過回数 | 擦過圧力 | 耐擦過性(n10 | 画像濃度
DP_001 | 2024-01-19 | 高岡 |  | 46.9 | 40 | 0 | 2 | 0 | 2 | 0 | 0 | 5 | 0 | 4 | 0 | 0.1 | 9 | 35 | 評価なし | 2 | 自然乾燥 | 室温 | 不明：一晩程度 | 10 | 5 | 2.4 | 1.06
DP_002 | 2024-01-19 | 高岡 |  | 47.4 | 40 | 0 | 2 | 0 | 1.5 | 0 | 0 | 5 | 0 | 4 | 0 | 0.1 | 9 | 38 | 評価なし | 2 | 自然乾燥 | 室温 | 不明：一晩程度 | → | → | 2.4 | 1.07
DP_003 | 2024-01-19 | 高岡 |  | 47.7 | 40 | 0 | 2 | 0 | 1.2 | 0 | 0 | 5 | 0 | 4 | 0 | 0.1 | 9 | 40 | 評価なし | 2 | 自然乾燥 | 室温 | 不明：一晩程度 | → | → | 2.4 | 1.07
DP_004 | 2024-01-19 | 高岡 |  | 47.9 | 40 | 0 | 2 | 0 | 1 | 0 | 0 | 5 | 0 | 4 | 0 | 0.1 | 9 | 41 | 評価なし | 2 | 自然乾燥 | 室温 | 不明：一晩程度 | → | → | 2.4 | 1.08
DP_005 | 2024-01-19 | 高岡 |  | 48.4 | 40 | 0 | 2 | 0 | 0.5 | 0 | 0 | 5 | 0 | 4 | 0 | 0.1 | 9 | 44 | 評価なし | 2 | 自然乾燥 | 室温 | 不明：一晩程度 | → | → | 2.4 | 1.09
DP_006 | 2024-01-30 | 福原 | ref | 47.4 | 40 | 0 | 2 | 0 | 1.5 | 0 | 0 | 5 | 0 | 4 | 0 | 0.1 | 9.1 | 38 | 評価なし | 2 | 自然乾燥 | 室温 | 不明：一晩程度 | → | → | 2.7 | 1.07
DP_007 | 2024-01-30 | 福原 |  | 47.4 | 40 | 0 | 2 | 0 | 0 | 1.5 | 0 | 5 | 0 | 4 | 0 | 0.1 | 9.1 | 37 | 評価なし | 2 | 自然乾燥 | 室温 | 不明：一晩程度 | → | → | 2.7 | 1.05
DP_008 | 2024-01-30 | 福原 |  | 47.4 | 40 | 0 | 2 | 0 | 0 | 0 | 1.5 | 5 | 0 | 4 | 0 | 0.1 | 9.1 | 39 | 評価なし | 2 | 自然乾燥 | 室温 | 不明：一晩程度 | → | → | 2.7 | 1.02
DP_009 | 2024-01-30 | 福原 |  | 45.4 | 40 | 0 | 2 | 0 | 1.5 | 0 | 0 | 5 | 0 | 6 | 0 | 0.1 | 10.3 | 36 | 評価なし | 2 | 自然乾燥 | 室温 | 不明：一晩程度 | → | → | 3.1 | 1.07
DP_010 | 2024-01-30 | 福原 |  | 43.4 | 40 | 0 | 2 | 0 | 1.5 | 0 | 0 | 5 | 0 | 8 | 0 | 0.1 | 11.5 | 34 | 評価なし | 2 | 自然乾燥 | 室温 | 不明：一晩程度 | → | → | 3.6 | 1.07
DP_011 | 2024-01-30 | 福原 |  | 41.4 | 40 | 0 | 2 | 0 | 1.5 | 0 | 0 | 5 | 0 | 10 | 0 | 0.1 | 12.7 | 32 | 評価なし | 2 | 自然乾燥 | 室温 | 不明：一晩程度 | → | → | 4 | 1.07
DP_012 | 2024-02-07 | 福原 |  | 47.4 | 40 | 0 | 2 | 0 | 1.5 | 0 | 0 | 5 | 0 | 0 | 4 | 0.1 | 9.1 | 38 | 評価なし | 2 | 自然乾燥 | 室温 | 不明：一晩程度 | → | → | 2 | 1.07
DP_013 | 2024-02-07 | 福原 |  | 45.4 | 40 | 0 | 2 | 0 | 1.5 | 0 | 0 | 5 | 0 | 0 | 6 | 0.1 | 10.4 | 36 | 評価なし | 2 | 自然乾燥 | 室温 | 不明：一晩程度 | → | → | 2.1 | 1.07
DP_014 | 2024-02-07 | 福原 |  | 41.4 | 40 | 0 | 2 | 0 | 1.5 | 0 | 0 | 5 | 0 | 0 | 10 | 0.1 | 12.8 | 32 | 評価なし | 2 | 自然乾燥 | 室温 | 不明：一晩程度 | → | → | 2.3 | 1.07
DP_015 | 2024-02-15 | 高岡 |  | 43.4 | 40 | 0 | 2 | 0 | 1.5 | 0 | 0 | 5 | 0 | 8 | 0 | 0.1 | 11.5 | 34 | 評価なし | 2 | ドライヤー | 100 | 0.01 | → | → | 2.6 | 1.07
DP_016 | 2024-02-15 | 高岡 |  | 43.4 | 40 | 0 | 2 | 0 | 1.5 | 0 | 0 | 5 | 0 | 8 | 0 | 0.1 | 11.5 | 34 | 評価なし | 2 | ドライヤー | 100 | 0.03 | → | → | 5 | 1.07
DP_017 | 2024-02-15 | 高岡 |  | 43.4 | 40 | 0 | 2 | 0 | 1.5 | 0 | 0 | 5 | 0 | 8 | 0 | 0.1 | 11.5 | 34 | 評価なし | 2 | ドライヤー | 80 | 0.01 | → | → | 2.3 | 1.07
DP_018 | 2024-02-15 | 高岡 |  | 43.4 | 40 | 0 | 2 | 0 | 1.5 | 0 | 0 | 5 | 0 | 8 | 0 | 0.1 | 11.5 | 34 | 評価なし | 2 | ドライヤー | 120 | 0.01 | → | → | 2.9 | 1.07
DP_019 | 2024-02-28 | 福原 | ref | 43.4 | 40 | 0 | 2 | 0 | 1.5 | 0 | 0 | 5 | 0 | 8 | 0 | 0.1 | 11.5 | 34 | 評価なし | 2 | ドライヤー | 100 | 0.03 | → | → | 5 | 1.07
DP_020 | 2024-02-28 | 福原 |  | 43.4 | 0 | 40 | 2 | 0 | 1.5 | 0 | 0 | 5 | 0 | 8 | 0 | 0.1 | 7.5 | 36 | 評価なし | 2 | ドライヤー | 100 | 0.03 | → | → | 5 | 1.07
DP_021 | 2024-02-28 | 福原 |  | 40.4 | 40 | 0 | 5 | 0 | 1.5 | 0 | 0 | 5 | 0 | 8 | 0 | 0.1 | 11.7 | 31 | 評価なし | 2 | ドライヤー | 100 | 0.05 | → | → | 5 | 1.04
DP_022 | 2024-02-28 | 福原 |  | 43.4 | 40 | 0 | 0 | 2 | 1.5 | 0 | 0 | 5 | 0 | 8 | 0 | 0.1 | 11.4 | 34 | 評価なし | 2 | ドライヤー | 100 | 0.03 | → | → | 5 | 1.09
DP_023 | 2024-03-15 | 福原 |  | 43.4 | 0 | 40 | 0 | 2 | 1.5 | 0 | 0 | 5 | 0 | 8 | 0 | 0.1 | 7.4 | 36 | 評価なし | 2 | ドライヤー | 100 | 0.03 | → | → | 5 | 1.09
DP_024 | 2024-03-15 | 福原 |  | 40.4 | 0 | 40 | 0 | 5 | 1.5 | 0 | 0 | 5 | 0 | 8 | 0 | 0.1 | 7.4 | 33 | 評価なし | 2 | ドライヤー | 100 | 0.03 | → | → | 5 | 1.09
DP_025 | 2024-03-15 | 福原 |  | 38.4 | 0 | 45 | 0 | 2 | 1.5 | 0 | 0 | 5 | 0 | 8 | 0 | 0.1 | 7.4 | 31 | 評価なし | 2 | ドライヤー | 100 | 0.03 | → | → | 5 | 1.09
DP_026 | 2024-03-15 | 福原 |  | 48.4 | 0 | 35 | 0 | 2 | 1.5 | 0 | 0 | 5 | 0 | 8 | 0 | 0.1 | 7.4 | 41 | 評価なし | 2 | ドライヤー | 100 | 0.03 | → | → | 5 | 1.09
DP_027 | 2024-04-10 | 高岡 | ref | 43.4 | 0 | 40 | 0 | 2 | 1.5 | 0 | 0 | 5 | 0 | 8 | 0 | 0.1 | 7.4 | 36 | 9.82 | 2 | ドライヤー | 100 | 0.03 | → | → | 5 | 1.09
DP_028 | 2024-04-10 | 高岡 |  | 40.9 | 0 | 40 | 0 | 2 | 1.5 | 0 | 0 | 7.5 | 0 | 8 | 0 | 0.1 | 8.7 | 34 | 29.9 (塊状物発生) | 2 | ドライヤー | 100 | 0.03 | → | → | 5 | 1.34
DP_029 | 2024-04-10 | 高岡 |  | 38.4 | 0 | 40 | 0 | 2 | 1.5 | 0 | 0 | 10 | 0 | 8 | 0 | 0.1 | 9.9 | 32 | 45.6 (ゲル化) | 2 | ドライヤー | 100 | 0.03 | → | → | 5 | 1.55
DP_030 | 2024-04-10 | 高岡 |  | 43.4 | 0 | 40 | 0 | 2 | 1.5 | 0 | 0 | 0 | 5 | 8 | 0 | 0.1 | 7.7 | 36 | 10.07 | 2 | ドライヤー | 100 | 0.03 | → | → | 5 | 1.17
DP_031 | 2024-04-10 | 高岡 |  | 40.9 | 0 | 40 | 0 | 2 | 1.5 | 0 | 0 | 0 | 7.5 | 8 | 0 | 0.1 | 9 | 34 | 67.7 (ゲル化) | 2 | ドライヤー | 100 | 0.03 | → | → | 5 | 1.43
DP_032 | 2024-04-10 | 高岡 |  | 38.4 | 0 | 40 | 0 | 2 | 1.5 | 0 | 0 | 0 | 10 | 8 | 0 | 0.1 | 10.4 | 32 | 112.8 (ゲル化) | 2 | ドライヤー | 100 | 0.03 | → | → | 5 | 1.66
DP_033 | 2024-04-10 | 高岡 |  | 38.4 | 0 | 40 | 0 | 2 | 1.5 | 0 | 0 | 5 | 5 | 8 | 0 | 0.1 | 10.2 | 32 | 12.57 | 2 | ドライヤー | 100 | 0.03 | 10 | 5 | 5 | 1.61

## 整形Step3
|  |  |  | 処方 | [12 empty] | 物性 |  |  |  | 印刷条件 |  |  |  | 評価条件 |  | 評価結果
サンプルID | サンプル作成日 | 担当者 | 備考 | 材料１ | 材料２ | 材料３ | 材料４ | 材料５ | 材料６ | 材料７ | 材料８ | 材料９ | 材料１０ | 材料１１ | 材料１２ | 材料１３ | 粘度 | 表面張力 | 保存後粘度 | 保存後状態 | 塗布量 | 乾燥方式 | 乾燥温度 | 乾燥時間 | 擦過回数 | 擦過圧力 | 耐擦過性(n10 | 画像濃度
DP_001 | 2024-01-19 | 高岡 |  | 46.9 | 40 | 0 | 2 | 0 | 2 | 0 | 0 | 5 | 0 | 4 | 0 | 0.1 | 9 | 35 | 評価なし |  | 2 | 自然乾燥 | 室温 | 不明：一晩程度 | 10 | 5 | 2.4 | 1.06
DP_002 | 2024-01-19 | 高岡 |  | 47.4 | 40 | 0 | 2 | 0 | 1.5 | 0 | 0 | 5 | 0 | 4 | 0 | 0.1 | 9 | 38 | 評価なし |  | 2 | 自然乾燥 | 室温 | 不明：一晩程度 | → | → | 2.4 | 1.07
DP_003 | 2024-01-19 | 高岡 |  | 47.7 | 40 | 0 | 2 | 0 | 1.2 | 0 | 0 | 5 | 0 | 4 | 0 | 0.1 | 9 | 40 | 評価なし |  | 2 | 自然乾燥 | 室温 | 不明：一晩程度 | → | → | 2.4 | 1.07
DP_004 | 2024-01-19 | 高岡 |  | 47.9 | 40 | 0 | 2 | 0 | 1 | 0 | 0 | 5 | 0 | 4 | 0 | 0.1 | 9 | 41 | 評価なし |  | 2 | 自然乾燥 | 室温 | 不明：一晩程度 | → | → | 2.4 | 1.08
DP_005 | 2024-01-19 | 高岡 |  | 48.4 | 40 | 0 | 2 | 0 | 0.5 | 0 | 0 | 5 | 0 | 4 | 0 | 0.1 | 9 | 44 | 評価なし |  | 2 | 自然乾燥 | 室温 | 不明：一晩程度 | → | → | 2.4 | 1.09
DP_006 | 2024-01-30 | 福原 | ref | 47.4 | 40 | 0 | 2 | 0 | 1.5 | 0 | 0 | 5 | 0 | 4 | 0 | 0.1 | 9.1 | 38 | 評価なし |  | 2 | 自然乾燥 | 室温 | 不明：一晩程度 | → | → | 2.7 | 1.07
DP_007 | 2024-01-30 | 福原 |  | 47.4 | 40 | 0 | 2 | 0 | 0 | 1.5 | 0 | 5 | 0 | 4 | 0 | 0.1 | 9.1 | 37 | 評価なし |  | 2 | 自然乾燥 | 室温 | 不明：一晩程度 | → | → | 2.7 | 1.05
DP_008 | 2024-01-30 | 福原 |  | 47.4 | 40 | 0 | 2 | 0 | 0 | 0 | 1.5 | 5 | 0 | 4 | 0 | 0.1 | 9.1 | 39 | 評価なし |  | 2 | 自然乾燥 | 室温 | 不明：一晩程度 | → | → | 2.7 | 1.02
DP_009 | 2024-01-30 | 福原 |  | 45.4 | 40 | 0 | 2 | 0 | 1.5 | 0 | 0 | 5 | 0 | 6 | 0 | 0.1 | 10.3 | 36 | 評価なし |  | 2 | 自然乾燥 | 室温 | 不明：一晩程度 | → | → | 3.1 | 1.07
DP_010 | 2024-01-30 | 福原 |  | 43.4 | 40 | 0 | 2 | 0 | 1.5 | 0 | 0 | 5 | 0 | 8 | 0 | 0.1 | 11.5 | 34 | 評価なし |  | 2 | 自然乾燥 | 室温 | 不明：一晩程度 | → | → | 3.6 | 1.07
DP_011 | 2024-01-30 | 福原 |  | 41.4 | 40 | 0 | 2 | 0 | 1.5 | 0 | 0 | 5 | 0 | 10 | 0 | 0.1 | 12.7 | 32 | 評価なし |  | 2 | 自然乾燥 | 室温 | 不明：一晩程度 | → | → | 4 | 1.07
DP_012 | 2024-02-07 | 福原 |  | 47.4 | 40 | 0 | 2 | 0 | 1.5 | 0 | 0 | 5 | 0 | 0 | 4 | 0.1 | 9.1 | 38 | 評価なし |  | 2 | 自然乾燥 | 室温 | 不明：一晩程度 | → | → | 2 | 1.07
DP_013 | 2024-02-07 | 福原 |  | 45.4 | 40 | 0 | 2 | 0 | 1.5 | 0 | 0 | 5 | 0 | 0 | 6 | 0.1 | 10.4 | 36 | 評価なし |  | 2 | 自然乾燥 | 室温 | 不明：一晩程度 | → | → | 2.1 | 1.07
DP_014 | 2024-02-07 | 福原 |  | 41.4 | 40 | 0 | 2 | 0 | 1.5 | 0 | 0 | 5 | 0 | 0 | 10 | 0.1 | 12.8 | 32 | 評価なし |  | 2 | 自然乾燥 | 室温 | 不明：一晩程度 | → | → | 2.3 | 1.07
DP_015 | 2024-02-15 | 高岡 |  | 43.4 | 40 | 0 | 2 | 0 | 1.5 | 0 | 0 | 5 | 0 | 8 | 0 | 0.1 | 11.5 | 34 | 評価なし |  | 2 | ドライヤー | 100 | 0.01 | → | → | 2.6 | 1.07
DP_016 | 2024-02-15 | 高岡 |  | 43.4 | 40 | 0 | 2 | 0 | 1.5 | 0 | 0 | 5 | 0 | 8 | 0 | 0.1 | 11.5 | 34 | 評価なし |  | 2 | ドライヤー | 100 | 0.03 | → | → | 5 | 1.07
DP_017 | 2024-02-15 | 高岡 |  | 43.4 | 40 | 0 | 2 | 0 | 1.5 | 0 | 0 | 5 | 0 | 8 | 0 | 0.1 | 11.5 | 34 | 評価なし |  | 2 | ドライヤー | 80 | 0.01 | → | → | 2.3 | 1.07
DP_018 | 2024-02-15 | 高岡 |  | 43.4 | 40 | 0 | 2 | 0 | 1.5 | 0 | 0 | 5 | 0 | 8 | 0 | 0.1 | 11.5 | 34 | 評価なし |  | 2 | ドライヤー | 120 | 0.01 | → | → | 2.9 | 1.07
DP_019 | 2024-02-28 | 福原 | ref | 43.4 | 40 | 0 | 2 | 0 | 1.5 | 0 | 0 | 5 | 0 | 8 | 0 | 0.1 | 11.5 | 34 | 評価なし |  | 2 | ドライヤー | 100 | 0.03 | → | → | 5 | 1.07
DP_020 | 2024-02-28 | 福原 |  | 43.4 | 0 | 40 | 2 | 0 | 1.5 | 0 | 0 | 5 | 0 | 8 | 0 | 0.1 | 7.5 | 36 | 評価なし |  | 2 | ドライヤー | 100 | 0.03 | → | → | 5 | 1.07
DP_021 | 2024-02-28 | 福原 |  | 40.4 | 40 | 0 | 5 | 0 | 1.5 | 0 | 0 | 5 | 0 | 8 | 0 | 0.1 | 11.7 | 31 | 評価なし |  | 2 | ドライヤー | 100 | 0.05 | → | → | 5 | 1.04
DP_022 | 2024-02-28 | 福原 |  | 43.4 | 40 | 0 | 0 | 2 | 1.5 | 0 | 0 | 5 | 0 | 8 | 0 | 0.1 | 11.4 | 34 | 評価なし |  | 2 | ドライヤー | 100 | 0.03 | → | → | 5 | 1.09
DP_023 | 2024-03-15 | 福原 |  | 43.4 | 0 | 40 | 0 | 2 | 1.5 | 0 | 0 | 5 | 0 | 8 | 0 | 0.1 | 7.4 | 36 | 評価なし |  | 2 | ドライヤー | 100 | 0.03 | → | → | 5 | 1.09
DP_024 | 2024-03-15 | 福原 |  | 40.4 | 0 | 40 | 0 | 5 | 1.5 | 0 | 0 | 5 | 0 | 8 | 0 | 0.1 | 7.4 | 33 | 評価なし |  | 2 | ドライヤー | 100 | 0.03 | → | → | 5 | 1.09
DP_025 | 2024-03-15 | 福原 |  | 38.4 | 0 | 45 | 0 | 2 | 1.5 | 0 | 0 | 5 | 0 | 8 | 0 | 0.1 | 7.4 | 31 | 評価なし |  | 2 | ドライヤー | 100 | 0.03 | → | → | 5 | 1.09
DP_026 | 2024-03-15 | 福原 |  | 48.4 | 0 | 35 | 0 | 2 | 1.5 | 0 | 0 | 5 | 0 | 8 | 0 | 0.1 | 7.4 | 41 | 評価なし |  | 2 | ドライヤー | 100 | 0.03 | → | → | 5 | 1.09
DP_027 | 2024-04-10 | 高岡 | ref | 43.4 | 0 | 40 | 0 | 2 | 1.5 | 0 | 0 | 5 | 0 | 8 | 0 | 0.1 | 7.4 | 36 | 9.8 | 正常 | 2 | ドライヤー | 100 | 0.03 | → | → | 5 | 1.09
DP_028 | 2024-04-10 | 高岡 |  | 40.9 | 0 | 40 | 0 | 2 | 1.5 | 0 | 0 | 7.5 | 0 | 8 | 0 | 0.1 | 8.7 | 34 | 29.9 | 塊状物発生 | 2 | ドライヤー | 100 | 0.03 | → | → | 5 | 1.34
DP_029 | 2024-04-10 | 高岡 |  | 38.4 | 0 | 40 | 0 | 2 | 1.5 | 0 | 0 | 10 | 0 | 8 | 0 | 0.1 | 9.9 | 32 | 45.6 | ゲル化 | 2 | ドライヤー | 100 | 0.03 | → | → | 5 | 1.55
DP_030 | 2024-04-10 | 高岡 |  | 43.4 | 0 | 40 | 0 | 2 | 1.5 | 0 | 0 | 0 | 5 | 8 | 0 | 0.1 | 7.7 | 36 | 10.1 | 正常 | 2 | ドライヤー | 100 | 0.03 | → | → | 5 | 1.17
DP_031 | 2024-04-10 | 高岡 |  | 40.9 | 0 | 40 | 0 | 2 | 1.5 | 0 | 0 | 0 | 7.5 | 8 | 0 | 0.1 | 9 | 34 | 67.7 | ゲル化 | 2 | ドライヤー | 100 | 0.03 | → | → | 5 | 1.43
DP_032 | 2024-04-10 | 高岡 |  | 38.4 | 0 | 40 | 0 | 2 | 1.5 | 0 | 0 | 0 | 10 | 8 | 0 | 0.1 | 10.4 | 32 | 112.8 | ゲル化 | 2 | ドライヤー | 100 | 0.03 | → | → | 5 | 1.66
DP_033 | 2024-04-10 | 高岡 |  | 38.4 | 0 | 40 | 0 | 2 | 1.5 | 0 | 0 | 5 | 5 | 8 | 0 | 0.1 | 10.2 | 32 | 12.6 | 正常 | 2 | ドライヤー | 100 | 0.03 | 10 | 5 | 5 | 1.61

## 整形後
[18 empty] | 0:自然乾燥 1:ドライヤー |  | 途中から追加された変数 方式１のmaxは0.03 |  |  | 高い方が良い 1-5のランク評価 5が目標 | 高い方が良い 1.4以上が目標 | 12以下 | 32－38 | 12以下
|  |  |  | 処方 | [12 empty] | 印刷条件 |  |  |  | 評価条件 |  | 評価結果 |  | 物性
サンプルID | サンプル作成日 | 担当者 | 備考 | 材料１ | 材料２ | 材料３ | 材料４ | 材料５ | 材料６ | 材料７ | 材料８ | 材料９ | 材料１０ | 材料１１ | 材料１２ | 材料１３ | 塗布量 | 乾燥方式 | 乾燥温度 | 乾燥時間 | 擦過回数 | 擦過圧力 | 耐擦過性(n10 | 画像濃度 | 粘度 | 表面張力 | 保存後粘度 | 保存後状態
DP_001 | 2024-01-19 | 高岡 |  | 46.9 | 40 | 0 | 2 | 0 | 2 | 0 | 0 | 5 | 0 | 4 | 0 | 0.1 | 2 | 0 | 25 |  | 10 | 5 | 2.4 | 1.06 | 9 | 35
DP_002 | 2024-01-19 | 高岡 |  | 47.4 | 40 | 0 | 2 | 0 | 1.5 | 0 | 0 | 5 | 0 | 4 | 0 | 0.1 | 2 | 0 | 25 |  | 10 | 5 | 2.4 | 1.07 | 9 | 38
DP_003 | 2024-01-19 | 高岡 |  | 47.7 | 40 | 0 | 2 | 0 | 1.2 | 0 | 0 | 5 | 0 | 4 | 0 | 0.1 | 2 | 0 | 25 |  | 10 | 5 | 2.4 | 1.07 | 9 | 40
DP_004 | 2024-01-19 | 高岡 |  | 47.9 | 40 | 0 | 2 | 0 | 1 | 0 | 0 | 5 | 0 | 4 | 0 | 0.1 | 2 | 0 | 25 |  | 10 | 5 | 2.4 | 1.08 | 9 | 41
DP_005 | 2024-01-19 | 高岡 |  | 48.4 | 40 | 0 | 2 | 0 | 0.5 | 0 | 0 | 5 | 0 | 4 | 0 | 0.1 | 2 | 0 | 25 |  | 10 | 5 | 2.4 | 1.09 | 9 | 44
DP_006 | 2024-01-30 | 福原 | ref | 47.4 | 40 | 0 | 2 | 0 | 1.5 | 0 | 0 | 5 | 0 | 4 | 0 | 0.1 | 2 | 0 | 25 |  | 10 | 5 | 2.7 | 1.07 | 9.1 | 38
DP_007 | 2024-01-30 | 福原 |  | 47.4 | 40 | 0 | 2 | 0 | 0 | 1.5 | 0 | 5 | 0 | 4 | 0 | 0.1 | 2 | 0 | 25 |  | 10 | 5 | 2.7 | 1.05 | 9.1 | 37
DP_008 | 2024-01-30 | 福原 |  | 47.4 | 40 | 0 | 2 | 0 | 0 | 0 | 1.5 | 5 | 0 | 4 | 0 | 0.1 | 2 | 0 | 25 |  | 10 | 5 | 2.7 | 1.02 | 9.1 | 39
DP_009 | 2024-01-30 | 福原 |  | 45.4 | 40 | 0 | 2 | 0 | 1.5 | 0 | 0 | 5 | 0 | 6 | 0 | 0.1 | 2 | 0 | 25 |  | 10 | 5 | 3.1 | 1.07 | 10.3 | 36
DP_010 | 2024-01-30 | 福原 |  | 43.4 | 40 | 0 | 2 | 0 | 1.5 | 0 | 0 | 5 | 0 | 8 | 0 | 0.1 | 2 | 0 | 25 |  | 10 | 5 | 3.6 | 1.07 | 11.5 | 34
DP_011 | 2024-01-30 | 福原 |  | 41.4 | 40 | 0 | 2 | 0 | 1.5 | 0 | 0 | 5 | 0 | 10 | 0 | 0.1 | 2 | 0 | 25 |  | 10 | 5 | 4 | 1.07 | 12.7 | 32
DP_012 | 2024-02-07 | 福原 |  | 47.4 | 40 | 0 | 2 | 0 | 1.5 | 0 | 0 | 5 | 0 | 0 | 4 | 0.1 | 2 | 0 | 25 |  | 10 | 5 | 2 | 1.07 | 9.1 | 38
DP_013 | 2024-02-07 | 福原 |  | 45.4 | 40 | 0 | 2 | 0 | 1.5 | 0 | 0 | 5 | 0 | 0 | 6 | 0.1 | 2 | 0 | 25 |  | 10 | 5 | 2.1 | 1.07 | 10.4 | 36
DP_014 | 2024-02-07 | 福原 |  | 41.4 | 40 | 0 | 2 | 0 | 1.5 | 0 | 0 | 5 | 0 | 0 | 10 | 0.1 | 2 | 0 | 25 |  | 10 | 5 | 2.3 | 1.07 | 12.8 | 32
DP_015 | 2024-02-15 | 高岡 |  | 43.4 | 40 | 0 | 2 | 0 | 1.5 | 0 | 0 | 5 | 0 | 8 | 0 | 0.1 | 2 | 1 | 100 | 0.01 | 10 | 5 | 2.6 | 1.07 | 11.5 | 34
DP_016 | 2024-02-15 | 高岡 |  | 43.4 | 40 | 0 | 2 | 0 | 1.5 | 0 | 0 | 5 | 0 | 8 | 0 | 0.1 | 2 | 1 | 100 | 0.03 | 10 | 5 | 5 | 1.07 | 11.5 | 34
DP_017 | 2024-02-15 | 高岡 |  | 43.4 | 40 | 0 | 2 | 0 | 1.5 | 0 | 0 | 5 | 0 | 8 | 0 | 0.1 | 2 | 1 | 80 | 0.01 | 10 | 5 | 2.3 | 1.07 | 11.5 | 34
DP_018 | 2024-02-15 | 高岡 |  | 43.4 | 40 | 0 | 2 | 0 | 1.5 | 0 | 0 | 5 | 0 | 8 | 0 | 0.1 | 2 | 1 | 120 | 0.01 | 10 | 5 | 2.9 | 1.07 | 11.5 | 34
DP_019 | 2024-02-28 | 福原 | ref | 43.4 | 40 | 0 | 2 | 0 | 1.5 | 0 | 0 | 5 | 0 | 8 | 0 | 0.1 | 2 | 1 | 100 | 0.03 | 10 | 5 | 5 | 1.07 | 11.5 | 34
DP_020 | 2024-02-28 | 福原 |  | 43.4 | 0 | 40 | 2 | 0 | 1.5 | 0 | 0 | 5 | 0 | 8 | 0 | 0.1 | 2 | 1 | 100 | 0.03 | 10 | 5 | 5 | 1.07 | 7.5 | 36
DP_021 | 2024-02-28 | 福原 |  | 40.4 | 40 | 0 | 5 | 0 | 1.5 | 0 | 0 | 5 | 0 | 8 | 0 | 0.1 | 2 | 1 | 100 | 0.05 | 10 | 5 | 5 | 1.04 | 11.7 | 31
DP_022 | 2024-02-28 | 福原 |  | 43.4 | 40 | 0 | 0 | 2 | 1.5 | 0 | 0 | 5 | 0 | 8 | 0 | 0.1 | 2 | 1 | 100 | 0.03 | 10 | 5 | 5 | 1.09 | 11.4 | 34
DP_023 | 2024-03-15 | 福原 |  | 43.4 | 0 | 40 | 0 | 2 | 1.5 | 0 | 0 | 5 | 0 | 8 | 0 | 0.1 | 2 | 1 | 100 | 0.03 | 10 | 5 | 5 | 1.09 | 7.4 | 36
DP_024 | 2024-03-15 | 福原 |  | 40.4 | 0 | 40 | 0 | 5 | 1.5 | 0 | 0 | 5 | 0 | 8 | 0 | 0.1 | 2 | 1 | 100 | 0.03 | 10 | 5 | 5 | 1.09 | 7.4 | 33
DP_025 | 2024-03-15 | 福原 |  | 38.4 | 0 | 45 | 0 | 2 | 1.5 | 0 | 0 | 5 | 0 | 8 | 0 | 0.1 | 2 | 1 | 100 | 0.03 | 10 | 5 | 5 | 1.09 | 7.4 | 31
DP_026 | 2024-03-15 | 福原 |  | 48.4 | 0 | 35 | 0 | 2 | 1.5 | 0 | 0 | 5 | 0 | 8 | 0 | 0.1 | 2 | 1 | 100 | 0.03 | 10 | 5 | 5 | 1.09 | 7.4 | 41
DP_027 | 2024-04-10 | 高岡 | ref | 43.4 | 0 | 40 | 0 | 2 | 1.5 | 0 | 0 | 5 | 0 | 8 | 0 | 0.1 | 2 | 1 | 100 | 0.03 | 10 | 5 | 5 | 1.09 | 7.4 | 36 | 9.8 | 正常
DP_028 | 2024-04-10 | 高岡 |  | 40.9 | 0 | 40 | 0 | 2 | 1.5 | 0 | 0 | 7.5 | 0 | 8 | 0 | 0.1 | 2 | 1 | 100 | 0.03 | 10 | 5 | 5 | 1.34 | 8.7 | 34 | 29.9 | 塊状物発生
DP_029 | 2024-04-10 | 高岡 |  | 38.4 | 0 | 40 | 0 | 2 | 1.5 | 0 | 0 | 10 | 0 | 8 | 0 | 0.1 | 2 | 1 | 100 | 0.03 | 10 | 5 | 5 | 1.55 | 9.9 | 32 | 45.6 | ゲル化
DP_030 | 2024-04-10 | 高岡 |  | 43.4 | 0 | 40 | 0 | 2 | 1.5 | 0 | 0 | 0 | 5 | 8 | 0 | 0.1 | 2 | 1 | 100 | 0.03 | 10 | 5 | 5 | 1.17 | 7.7 | 36 | 10.1 | 正常
DP_031 | 2024-04-10 | 高岡 |  | 40.9 | 0 | 40 | 0 | 2 | 1.5 | 0 | 0 | 0 | 7.5 | 8 | 0 | 0.1 | 2 | 1 | 100 | 0.03 | 10 | 5 | 5 | 1.43 | 9 | 34 | 67.7 | ゲル化
DP_032 | 2024-04-10 | 高岡 |  | 38.4 | 0 | 40 | 0 | 2 | 1.5 | 0 | 0 | 0 | 10 | 8 | 0 | 0.1 | 2 | 1 | 100 | 0.03 | 10 | 5 | 5 | 1.66 | 10.4 | 32 | 112.8 | ゲル化
DP_033 | 2024-04-10 | 高岡 |  | 38.4 | 0 | 40 | 0 | 2 | 1.5 | 0 | 0 | 5 | 5 | 8 | 0 | 0.1 | 2 | 1 | 100 | 0.03 | 10 | 5 | 5 | 1.61 | 10.2 | 32 | 12.6 | 正常

## ヒートマップ
| 材料１ | 材料２ | 材料３ | 材料４ | 材料５ | 材料６ | 材料７ | 材料８ | 材料９ | 材料１０ | 材料１１ | 材料１２ | 材料１３ | 塗布量 | 乾燥方式 | 乾燥温度 | 乾燥時間 | 擦過回数 | 擦過圧力 | 耐擦過性(n10 | 画像濃度 | 粘度 | 表面張力 | 保存後粘度
材料１ | 1
材料２ | 0.5453227 | 1
材料３ | -0.5693038 | -0.9979601 | 1
材料４ | 0.3718695 | 0.7868588 | -0.7852537 | 1
材料５ | -0.5214298 | -0.8021433 | 0.8005071 | -0.8137848 | 1
材料６ | -0.4093722 | -0.2406256 | 0.2401347 | -0.1761566 | 0.2184435 | 1
材料７ | 0.2064701 | 0.1336306 | -0.133358 | 0.09782797 | -0.1213119 | -0.5915014 | 1
材料８ | 0.2064701 | 0.1336306 | -0.133358 | 0.09782797 | -0.1213119 | -0.5915014 | -0.03125 | 1
材料９ | 0.04794114 | 0.168916 | -0.1685714 | 0.1514199 | -0.12657 | -0.04064551 | 0.02257235 | 0.02257235 | 1
材料１０ | -0.423546 | -0.4677072 | 0.4667531 | -0.4192627 | 0.3504565 | 0.1125423 | -0.0625 | -0.0625 | -0.7674598 | 1
材料１１ | -0.5609463 | -0.4827945 | 0.4818097 | -0.353443 | 0.438288 | 0.2759102 | -0.1532258 | -0.1532258 | -0.08155171 | 0.2258065 | 1
材料１２ | 0.005412223 | 0.2225246 | -0.2220707 | 0.1629053 | -0.2020112 | 0.09370395 | -0.05203818 | -0.05203818 | 0.03758796 | -0.1040764 | -0.6983188 | 1
材料１３ | 6.829834e-15 | 1.0444e-16 | -1.042269e-16 | 1.56037e-17 | -1.65545e-16 | 2.958728e-16 | -6.978189e-17 | -6.978189e-17 | -2.369012e-16 | 0 | -2.971358e-16 | 1.307276e-16 | 1
塗布量 | #DIV/0! | #DIV/0! | #DIV/0! | #DIV/0! | #DIV/0! | #DIV/0! | #DIV/0! | #DIV/0! | #DIV/0! | #DIV/0! | #DIV/0! | #DIV/0! | #DIV/0! | 1
乾燥方式 | -0.6364472 | -0.6488857 | 0.647562 | -0.4750346 | 0.5890681 | 0.3708289 | -0.2059386 | -0.2059386 | -0.1096072 | 0.3034885 | 0.7440363 | -0.3429335 | -2.359834e-16 | #DIV/0! | 1
乾燥温度 | -0.6309057 | -0.6432358 | 0.6419237 | -0.4708985 | 0.5839391 | 0.3676001 | -0.2041455 | -0.2041455 | -0.1086528 | 0.300846 | 0.737558 | -0.3399476 | -2.149745e-16 | #DIV/0! | 0.991293 | 1
乾燥時間 | -0.2691137 | -0.3086067 | 0.3075218 | 0.0697682 | 0.2637947 | #DIV/0! | #DIV/0! | #DIV/0! | -0.03990434 | 0.1152607 | #DIV/0! | #DIV/0! | 1.676401e-15 | #DIV/0! | #DIV/0! | 0 | 1
擦過回数 | #DIV/0! | #DIV/0! | #DIV/0! | #DIV/0! | #DIV/0! | #DIV/0! | #DIV/0! | #DIV/0! | #DIV/0! | #DIV/0! | #DIV/0! | #DIV/0! | #DIV/0! | #DIV/0! | #DIV/0! | #DIV/0! | #DIV/0! | 1
擦過圧力 | #DIV/0! | #DIV/0! | #DIV/0! | #DIV/0! | #DIV/0! | #DIV/0! | #DIV/0! | #DIV/0! | #DIV/0! | #DIV/0! | #DIV/0! | #DIV/0! | #DIV/0! | #DIV/0! | #DIV/0! | #DIV/0! | #DIV/0! | #DIV/0! | 1
耐擦過性(n10 | -0.6568466 | -0.7450198 | 0.7435 | -0.5454122 | 0.6763401 | 0.3050418 | -0.1563674 | -0.1563674 | -0.1258457 | 0.3484511 | 0.7633889 | -0.3848497 | 2.261348e-16 | #DIV/0! | 0.7892038 | 0.7902394 | 0.8622113 | #DIV/0! | #DIV/0! | 1
画像濃度 | -0.6139087 | -0.5947704 | 0.5935571 | -0.5523531 | 0.4622131 | 0.1709559 | -0.09765153 | -0.1294525 | -0.166825 | 0.7567994 | 0.2898874 | -0.1273077 | -5.110731e-16 | #DIV/0! | 0.3896147 | 0.3862223 | 0.131744 | #DIV/0! | #DIV/0! | 0.4423348 | 1
粘度 | -0.2140148 | 0.619896 | -0.6186315 | 0.4894686 | -0.4861542 | 0.1233846 | -0.06523421 | -0.06523421 | 0.08900379 | -0.04546627 | 0.002805772 | 0.2969204 | -1.495318e-15 | #DIV/0! | -0.1244435 | -0.12336 | -0.248361 | #DIV/0! | #DIV/0! | -0.2270062 | -0.01911066 | 1
表面張力 | 0.8852838 | 0.2387776 | -0.2636897 | 0.1215689 | -0.2845401 | -0.4978276 | 0.0917664 | 0.2060415 | 0.002501293 | -0.2424018 | -0.4495045 | -0.09457008 | -9.743187e-16 | #DIV/0! | -0.4852364 | -0.4810114 | -0.1464111 | #DIV/0! | #DIV/0! | -0.4686128 | -0.3616488 | -0.4343274 | 1
保存後粘度 | -0.5331158 | #DIV/0! | #DIV/0! | #DIV/0! | #DIV/0! | #DIV/0! | #DIV/0! | #DIV/0! | -0.3680609 | 0.6644516 | #DIV/0! | #DIV/0! | -2.010064e-16 | #DIV/0! | #DIV/0! | #DIV/0! | #DIV/0! | #DIV/0! | #DIV/0! | #DIV/0! | 0.6308991 | 0.5999127 | -0.5331158 | 1

## 元データ
[20 empty] | 途中から追加された変数 方式１のmaxは0.03 |  |  |  |  | 高い方が良い 1-5のランク評価 5が目標 | 高い方が良い 1.4以上が目標 | 12以下 | 32－38 | 12以下
|  |  |  | 処方 | [12 empty] | 印刷条件 |  |  |  | 評価条件 |  | 未知説明変数 |  | 評価結果 |  | 物性
サンプルID | サンプル作成日 | 担当者 | 備考 | 材料１ | 材料２ | 材料３ | 材料４ | 材料５ | 材料６ | 材料７ | 材料８ | 材料９ | 材料１０ | 材料１１ | 材料１２ | 材料１３ | 塗布量 | 乾燥方式 | 乾燥温度 | 乾燥時間 | 擦過回数 | 擦過圧力 | 擦過評価時湿度 | 樹脂1ロット | 耐擦過性(n10 | 画像濃度 | 粘度 | 表面張力 | 保存後粘度 | 保存後状態
DP_001 | 2024-01-19 | 高岡 |  | 46.9 | 40 | 0 | 2 | 0 | 2 | 0 | 0 | 5 | 0 | 4 | 0 | 0.1 | 2 | 0 | 25 | 12 | 10 | 5 | 57 | 0 | 2.4 | 1.06 | 9 | 35 | 10.2
DP_002 | 2024-01-19 | 高岡 |  | 47.4 | 40 | 0 | 2 | 0 | 1.5 | 0 | 0 | 5 | 0 | 4 | 0 | 0.1 | 2 | 0 | 25 | 12 | 10 | 5 | 57 | 0 | 2.4 | 1.07 | 9 | 38 | 10.2
DP_003 | 2024-01-19 | 高岡 |  | 47.7 | 40 | 0 | 2 | 0 | 1.2 | 0 | 0 | 5 | 0 | 4 | 0 | 0.1 | 2 | 0 | 25 | 12 | 10 | 5 | 57 | 0 | 2.4 | 1.07 | 9 | 40 | 10.2
DP_004 | 2024-01-19 | 高岡 |  | 47.9 | 40 | 0 | 2 | 0 | 1 | 0 | 0 | 5 | 0 | 4 | 0 | 0.1 | 2 | 0 | 25 | 12 | 10 | 5 | 57 | 0 | 2.4 | 1.08 | 9 | 41 | 10.2
DP_005 | 2024-01-19 | 高岡 |  | 48.4 | 40 | 0 | 2 | 0 | 0.5 | 0 | 0 | 5 | 0 | 4 | 0 | 0.1 | 2 | 0 | 25 | 12 | 10 | 5 | 57 | 0 | 2.4 | 1.09 | 9 | 44 | 10.2
DP_006 | 2024-01-30 | 福原 | ref | 47.4 | 40 | 0 | 2 | 0 | 1.5 | 0 | 0 | 5 | 0 | 4 | 0 | 0.1 | 2 | 0 | 25 | 30 | 10 | 5 | 60 | 1 | 2.7 | 1.07 | 9.1 | 38 | 10.3
DP_007 | 2024-01-30 | 福原 |  | 47.4 | 40 | 0 | 2 | 0 | 0 | 1.5 | 0 | 5 | 0 | 4 | 0 | 0.1 | 2 | 0 | 25 | 30 | 10 | 5 | 60 | 1 | 2.7 | 1.05 | 9.1 | 37 | 10.3
DP_008 | 2024-01-30 | 福原 |  | 47.4 | 40 | 0 | 2 | 0 | 0 | 0 | 1.5 | 5 | 0 | 4 | 0 | 0.1 | 2 | 0 | 25 | 30 | 10 | 5 | 60 | 1 | 2.7 | 1.02 | 9.1 | 39 | 10.3
DP_009 | 2024-01-30 | 福原 |  | 45.4 | 40 | 0 | 2 | 0 | 1.5 | 0 | 0 | 5 | 0 | 6 | 0 | 0.1 | 2 | 0 | 25 | 30 | 10 | 5 | 60 | 1 | 3.1 | 1.07 | 10.3 | 36 | 12.1
DP_010 | 2024-01-30 | 福原 |  | 43.4 | 40 | 0 | 2 | 0 | 1.5 | 0 | 0 | 5 | 0 | 8 | 0 | 0.1 | 2 | 0 | 25 | 30 | 10 | 5 | 60 | 1 | 3.6 | 1.07 | 11.5 | 34 | 13.9
DP_011 | 2024-01-30 | 福原 |  | 41.4 | 40 | 0 | 2 | 0 | 1.5 | 0 | 0 | 5 | 0 | 10 | 0 | 0.1 | 2 | 0 | 25 | 30 | 10 | 5 | 60 | 1 | 4 | 1.07 | 12.7 | 32 | 15.7
DP_012 | 2024-02-07 | 福原 |  | 47.4 | 40 | 0 | 2 | 0 | 1.5 | 0 | 0 | 5 | 0 | 0 | 4 | 0.1 | 2 | 0 | 25 | 30 | 10 | 5 | 60 | 1 | 2 | 1.07 | 9.1 | 38 | 10.3
DP_013 | 2024-02-07 | 福原 |  | 45.4 | 40 | 0 | 2 | 0 | 1.5 | 0 | 0 | 5 | 0 | 0 | 6 | 0.1 | 2 | 0 | 25 | 30 | 10 | 5 | 60 | 1 | 2.1 | 1.07 | 10.4 | 36 | 12.2
DP_014 | 2024-02-07 | 福原 |  | 41.4 | 40 | 0 | 2 | 0 | 1.5 | 0 | 0 | 5 | 0 | 0 | 10 | 0.1 | 2 | 0 | 25 | 30 | 10 | 5 | 60 | 1 | 2.3 | 1.07 | 12.8 | 32 | 15.8
DP_015 | 2024-02-15 | 高岡 |  | 43.4 | 40 | 0 | 2 | 0 | 1.5 | 0 | 0 | 5 | 0 | 8 | 0 | 0.1 | 2 | 1 | 100 | 0.01 | 10 | 5 | 55 | 1 | 2.6 | 1.07 | 11.5 | 34 | 13.9
DP_016 | 2024-02-15 | 高岡 |  | 43.4 | 40 | 0 | 2 | 0 | 1.5 | 0 | 0 | 5 | 0 | 8 | 0 | 0.1 | 2 | 1 | 100 | 0.03 | 10 | 5 | 55 | 1 | 5 | 1.07 | 11.5 | 34 | 13.9
DP_017 | 2024-02-15 | 高岡 |  | 43.4 | 40 | 0 | 2 | 0 | 1.5 | 0 | 0 | 5 | 0 | 8 | 0 | 0.1 | 2 | 1 | 80 | 0.01 | 10 | 5 | 55 | 1 | 2.3 | 1.07 | 11.5 | 34 | 13.9
DP_018 | 2024-02-15 | 高岡 |  | 43.4 | 40 | 0 | 2 | 0 | 1.5 | 0 | 0 | 5 | 0 | 8 | 0 | 0.1 | 2 | 1 | 120 | 0.01 | 10 | 5 | 55 | 1 | 2.9 | 1.07 | 11.5 | 34 | 13.9
DP_019 | 2024-02-28 | 福原 | ref | 43.4 | 40 | 0 | 2 | 0 | 1.5 | 0 | 0 | 5 | 0 | 8 | 0 | 0.1 | 2 | 1 | 100 | 0.03 | 10 | 5 | 50 | 2 | 5 | 1.07 | 11.5 | 34 | 13.9
DP_020 | 2024-02-28 | 福原 |  | 43.4 | 0 | 40 | 2 | 0 | 1.5 | 0 | 0 | 5 | 0 | 8 | 0 | 0.1 | 2 | 1 | 100 | 0.03 | 10 | 5 | 50 | 2 | 5 | 1.07 | 7.5 | 36 | 9.9
DP_021 | 2024-02-28 | 福原 |  | 40.4 | 40 | 0 | 5 | 0 | 1.5 | 0 | 0 | 5 | 0 | 8 | 0 | 0.1 | 2 | 1 | 100 | 0.05 | 10 | 5 | 50 | 2 | 5 | 1.04 | 11.7 | 31 | 14.1
DP_022 | 2024-02-28 | 福原 |  | 43.4 | 40 | 0 | 0 | 2 | 1.5 | 0 | 0 | 5 | 0 | 8 | 0 | 0.1 | 2 | 1 | 100 | 0.03 | 10 | 5 | 50 | 2 | 5 | 1.09 | 11.4 | 34 | 13.8
DP_023 | 2024-03-15 | 福原 |  | 43.4 | 0 | 40 | 0 | 2 | 1.5 | 0 | 0 | 5 | 0 | 8 | 0 | 0.1 | 2 | 1 | 100 | 0.03 | 10 | 5 | 50 | 2 | 5 | 1.09 | 7.4 | 36 | 9.8
DP_024 | 2024-03-15 | 福原 |  | 40.4 | 0 | 40 | 0 | 5 | 1.5 | 0 | 0 | 5 | 0 | 8 | 0 | 0.1 | 2 | 1 | 100 | 0.03 | 10 | 5 | 50 | 2 | 5 | 1.09 | 7.4 | 33 | 9.8
DP_025 | 2024-03-15 | 福原 |  | 38.4 | 0 | 45 | 0 | 2 | 1.5 | 0 | 0 | 5 | 0 | 8 | 0 | 0.1 | 2 | 1 | 100 | 0.03 | 10 | 5 | 50 | 2 | 5 | 1.09 | 7.4 | 31 | 9.8
DP_026 | 2024-03-15 | 福原 |  | 48.4 | 0 | 35 | 0 | 2 | 1.5 | 0 | 0 | 5 | 0 | 8 | 0 | 0.1 | 2 | 1 | 100 | 0.03 | 10 | 5 | 50 | 2 | 5 | 1.09 | 7.4 | 41 | 9.8
DP_027 | 2024-04-10 | 福原 | ref | 43.4 | 0 | 40 | 0 | 2 | 1.5 | 0 | 0 | 5 | 0 | 8 | 0 | 0.1 | 2 | 1 | 100 | 0.03 | 10 | 5 | 55 | 2 | 5 | 1.09 | 7.4 | 36 | 9.8 | 正常
DP_028 | 2024-04-10 | 福原 |  | 40.9 | 0 | 40 | 0 | 2 | 1.5 | 0 | 0 | 7.5 | 0 | 8 | 0 | 0.1 | 2 | 1 | 100 | 0.03 | 10 | 5 | 55 | 2 | 5 | 1.34 | 8.7 | 34 | 29.9 | 塊状物発生
DP_029 | 2024-04-10 | 福原 |  | 38.4 | 0 | 40 | 0 | 2 | 1.5 | 0 | 0 | 10 | 0 | 8 | 0 | 0.1 | 2 | 1 | 100 | 0.03 | 10 | 5 | 55 | 2 | 5 | 1.55 | 9.9 | 32 | 45.6 | ゲル化
DP_030 | 2024-04-10 | 高岡 |  | 43.4 | 0 | 40 | 0 | 2 | 1.5 | 0 | 0 | 0 | 5 | 8 | 0 | 0.1 | 2 | 1 | 100 | 0.03 | 10 | 5 | 60 | 2 | 5 | 1.17 | 7.7 | 36 | 10.1 | 正常
DP_031 | 2024-04-10 | 高岡 |  | 40.9 | 0 | 40 | 0 | 2 | 1.5 | 0 | 0 | 0 | 7.5 | 8 | 0 | 0.1 | 2 | 1 | 100 | 0.03 | 10 | 5 | 60 | 2 | 5 | 1.43 | 9 | 34 | 67.7 | ゲル化
DP_032 | 2024-04-10 | 高岡 |  | 38.4 | 0 | 40 | 0 | 2 | 1.5 | 0 | 0 | 0 | 10 | 8 | 0 | 0.1 | 2 | 1 | 100 | 0.03 | 10 | 5 | 60 | 2 | 5 | 1.66 | 10.4 | 32 | 112.8 | ゲル化
DP_033 | 2024-04-10 | 高岡 |  | 38.4 | 0 | 40 | 0 | 2 | 1.5 | 0 | 0 | 5 | 5 | 8 | 0 | 0.1 | 2 | 1 | 100 | 0.03 | 10 | 5 | 60 | 2 | 5 | 1.61 | 10.2 | 32 | 12.6 | 正常
DP_test_01 |  |  |  | 38.4 | 0 | 40 | 0 | 2 | 1.5 | 0 | 0 | 2 | 8 | 8 | 0 | 0.1 | 2 | 1 | 100 | 0.03 | 10 | 5 | 60 | 2 | 5 | 1.64 | 10.3 | 32 | 76.7
DP_test_02 |  |  |  | 38.4 | 0 | 40 | 0 | 2 | 1.5 | 0 | 0 | 5 | 5 | 8 | 0 | 0.1 | 2 | 1 | 100 | 0.03 | 10 | 5 | 60 | 2 | 5 | 1.61 | 10.2 | 32 | 12.6
DP_test_03 |  |  |  | 38.4 | 0 | 40 | 0 | 2 | 1.5 | 0 | 0 | 8 | 2 | 8 | 0 | 0.1 | 2 | 1 | 100 | 0.03 | 10 | 5 | 60 | 2 | 5 | 1.57 | 10 | 32 | 33.7
DP_test_04 |  |  |  | 40.4 | 0 | 40 | 0 | 2 | 1.5 | 0 | 0 | 2 | 6 | 8 | 0 | 0.1 | 2 | 1 | 100 | 0.03 | 10 | 5 | 60 | 2 | 5 | 1.46 | 9.2 | 34 | 11.6
DP_test_05 |  |  |  | 40.4 | 0 | 40 | 0 | 2 | 1.5 | 0 | 0 | 4 | 4 | 8 | 0 | 0.1 | 2 | 1 | 100 | 0.03 | 10 | 5 | 60 | 2 | 5 | 1.43 | 9.1 | 34 | 11.5
DP_test_06 |  |  |  | 40.4 | 0 | 40 | 0 | 2 | 1.5 | 0 | 0 | 6 | 2 | 8 | 0 | 0.1 | 2 | 1 | 100 | 0.03 | 10 | 5 | 60 | 2 | 5 | 1.41 | 9 | 34 | 11.4
DP_test_07 |  |  |  | 42.4 | 0 | 40 | 0 | 2 | 1.5 | 0 | 0 | 2 | 4 | 8 | 0 | 0.1 | 2 | 1 | 100 | 0.03 | 10 | 5 | 60 | 2 | 5 | 1.25 | 8.1 | 35 | 10.5
DP_test_08 |  |  |  | 42.4 | 0 | 40 | 0 | 2 | 1.5 | 0 | 0 | 3 | 3 | 8 | 0 | 0.1 | 2 | 1 | 100 | 0.03 | 10 | 5 | 60 | 2 | 5 | 1.24 | 8.1 | 35 | 10.5
DP_test_09 |  |  |  | 42.4 | 0 | 40 | 0 | 2 | 1.5 | 0 | 0 | 4 | 2 | 8 | 0 | 0.1 | 2 | 1 | 100 | 0.03 | 10 | 5 | 60 | 2 | 5 | 1.22 | 8 | 35 | 10.4